## Exercice
LIT DE FUSION
LIT DE FUSION (dans le four)
m (g)
| Fonte neuve (MFG) | 10000
| Retour fonte | 0
| Acier DBA hors poche | 100
| FeSi75 MFG | 150
| Gimel F (Mn) | 50
| Graphite | 80
| Total | 10380
PRODUITS DE TRAITEMENT (dans la poche de traitement)
Dans la poche
m (g)
| Acier DBA | 150
| Inoculin 90 poche | 50
| Nodulant 116 RE | 140
In mold
m (g)
| Inoculin 90 in mold | 0

## Composition produit
LIT DE FUSION
| C | Si | Mg | Mn | S | P | Al | Zr | Ca | Cr | V | Mo | Cu | Ti | Ni | Sr |  | C | Si | Mg | Mn | S | P | Al | Zr | Ca | Cr | V | Mo | Cu | Ti | Ni | Sr
| % | % | % | % | % | % | % | % | % | % | % | % | % | % | % | % |  | ƞ | ƞ | ƞ | ƞ | ƞ | ƞ | ƞ | ƞ | ƞ | ƞ | ƞ | ƞ | ƞ | ƞ | ƞ | ƞ
Fonte neuve (MFG) | 3.88 | 0.2 | 0 | 0.057 | 0.006 | 0.047 | [10 empty] | Fonte neuve (MFG) | 0.8 | 1 | 1 | 1 | 1 | 1
Retour fonte | [16 empty] | Retour fonte
Acier DBA | 0.15 | 0.4 |  | 0.3 | [12 empty] | Acier DBA | 1 | 1 |  | 1
FeSi75 (MFG) | 0.13 | 74.82 |  |  | 0.005 | 0.03 | 1.578 | [9 empty] | FeSi75 (MFG) | 1 | 1 |  |  | 1 | 1 | 1
Gimel F (Mn) |  | 0.3 |  | 97.3 |  | 0.03 |  |  |  | 0.03 | [6 empty] | Gimel F (Mn) |  | 0.8 |  | 0.9 |  | 0.8 |  |  |  | 0.8
Graphite | 100 | [15 empty] | Graphite | 0.9
TA6V4 | [6 empty] | 6 |  |  |  | 4 |  |  | 90 |  |  | TA6V4 | [6 empty] | 1 |  |  |  | 1 |  |  | 1
Z38CDV5 | 0.38 | [8 empty] | 5 | 0.35 | 1.3 |  |  |  |  | Z38CDV5 | 1 | [8 empty] | 1 | 1 | 1
Nickel pur | [14 empty] | 100 |  | Nickel pur | [14 empty] | 1
ReChrom | 5 | 13 | [7 empty] | 57 | [6 empty] | ReChrom | 1 | 1 | [7 empty] | 1
Remo F |  | 3 |  |  |  |  | 0.025 |  |  |  |  | 50.95 |  |  |  |  | Remo F |  | 1 |  |  |  |  | 1 |  |  |  |  | 1
Cuivre pur | [12 empty] | 100 |  |  |  | Cuivre pur | [12 empty] | 1
PRODUITS DE TRAITEMENT
| C | Si | Mg | Mn | S | P | Al | Z | Ca | Cr | V | Mo | Cu | Ti | Ni | Ni |  | C | Si | Mg | Mn | S | P | Al | Zr | Ca | Cr | V | Mo | Cu | Ti | Ni | Sr
| % | % | % | % | % | % | % | % | % | % | % | % | % | % | % | % |  | ƞ | ƞ | ƞ | ƞ | ƞ | ƞ | ƞ | ƞ | ƞ | ƞ | ƞ | ƞ | ƞ | ƞ | ƞ | ƞ
Acier DBA | 0.15 | 0.4 |  | 0.3 | [12 empty] | Acier DBA | 1 | 1 |  | 1
Inoculin 90 poche |  | 65 |  | 4 |  |  | 1.4 | 4 | 1.4 | [7 empty] | Inoculin 90 poche |  | 1 |  | 0.5 |  |  | 0.95 | 0.95 | 0.95
Nodulant 116 RE |  | 46 | 5.9 |  |  |  | 0.8 |  | 1.2 | [7 empty] | Nodulant 116 RE |  | 1 | 0.7 |  |  |  | 1 |  | 1
Inoculin 90 in mold |  | 65 |  | 4 |  |  | 1.4 | 4 | 1.4 | [7 empty] | Inoculin 90 in mold |  | 1 |  | 0.95 |  |  | 0.95 | 0.95 | 0.95
Rmq : par défaut, les rendements sont considérés de 100%
Carbone | C |  |  | Calcium
Silicium | Si |  |  | Chrome
Magnésium | Mg |  |  | Vanadium
Manganèse | Mn |  |  | Molybdène
Soufre | Si |  |  | Cuivre
Phosphore | P |  |  | Titane
Aluminium | Al |  |  | Nickel
Zirconium | Z
Note on D24: BOUDELIER Aude: 63 à 67
Note on F24: BOUDELIER Aude: 3,5 à 4,5
Note on I24: BOUDELIER Aude: 1,3 à 1,5
Note on J24: BOUDELIER Aude: 3,07 à 4,45
Note on K24: BOUDELIER Aude: 1 à 1,8
Note on I25: BOUDELIER Aude: max
Note on D26: BOUDELIER Aude: 63 à 67
Note on F26: BOUDELIER Aude: 3,5 à 4,5
Note on I26: BOUDELIER Aude: 1,3 à 1,5
Note on J26: BOUDELIER Aude: 3,07 à 4,45
Note on K26: BOUDELIER Aude: 1 à 1,8

## Analyse thermique 1
Temps (s) | T1 (°C) | T2 (°C)
0 | 20.89067 | 20.26241
0.5 | 20.88961 | 20.26241
1 | 20.88641 | 20.26241
1.5 | 20.88427 | 20.26134
2 | 20.88214 | 20.25814
2.5 | 20.88107 | 20.25601
3 | 20.88107 | 20.25494
3.5 | 20.88107 | 20.25601
4 | 20.88214 | 20.25814
4.5 | 20.88107 | 20.25921
5 | 20.87894 | 20.25921
5.5 | 20.87787 | 20.25921
6 | 20.87467 | 20.25921
6.5 | 20.87254 | 20.25814
7 | 20.87041 | 20.25814
7.5 | 20.87041 | 20.25921
8 | 20.87147 | 20.26027
8.5 | 20.87254 | 20.26027
9 | 20.87254 | 20.25921
9.5 | 20.87147 | 20.25814
10 | 20.87041 | 20.25814
10.5 | 20.86934 | 20.25814
11 | 20.86934 | 20.25921
11.5 | 20.88001 | 20.26027
12 | 20.91947 | 20.26027
12.5 | 21.01654 | 20.26134
13 | 21.18401 | 20.26347
13.5 | 21.41014 | 20.27094
14 | 21.65441 | 20.30721
14.5 | 21.87094 | 21.04961
15 | 22.03521 | 27.88694
15.5 | 22.14827 | 58.35307
16 | 22.22187 | 144.304
16.5 | 22.27094 | 312.9269
17 | 22.30614 | 556.2581
17.5 | 22.33494 | 825.0187
18 | 22.35947 | 1057.774
18.5 | 22.38294 | 1217.442
19 | 22.40641 | 1303.364
19.5 | 22.43094 | 1337.633
20 | 22.45547 | 1345.324
20.5 | 22.48107 | 1343.89
21 | 22.50881 | 1341.916
21.5 | 22.54721 | 1341.604
22 | 22.64001 | 1342.215
22.5 | 23.70454 | 1342.538
23 | 30.86507 | 1341.821
23.5 | 57.63627 | 1339.882
24 | 130.7264 | 1336.946
24.5 | 278.0544 | 1333.33
25 | 499.088 | 1329.255
25.5 | 754.2229 | 1324.964
26 | 988.2272 | 1320.848
26.5 | 1162.817 | 1317.316
27 | 1270.394 | 1314.449
27.5 | 1325.681 | 1311.927
28 | 1349.604 | 1309.444
28.5 | 1358.357 | 1306.923
29 | 1360.709 | 1304.379
29.5 | 1359.945 | 1301.759
30 | 1356.695 | 1299.014
30.5 | 1351.141 | 1296.23
31 | 1343.954 | 1293.529
31.5 | 1336.206 | 1290.858
32 | 1328.906 | 1287.964
32.5 | 1322.673 | 1284.607
33 | 1317.675 | 1280.86
33.5 | 1313.781 | 1277.079
34 | 1310.738 | 1273.575
34.5 | 1308.263 | 1270.4
35 | 1306.091 | 1267.478
35.5 | 1303.991 | 1264.833
36 | 1301.81 | 1262.531
36.5 | 1299.472 | 1260.574
37 | 1296.974 | 1258.845
37.5 | 1294.363 | 1257.126
38 | 1291.708 | 1255.196
38.5 | 1289.078 | 1252.942
39 | 1286.519 | 1250.442
39.5 | 1284.046 | 1247.948
40 | 1281.646 | 1245.716
40.5 | 1279.306 | 1243.777
41 | 1277.008 | 1241.927
41.5 | 1274.743 | 1239.989
42 | 1272.514 | 1237.973
42.5 | 1270.325 | 1235.967
43 | 1268.18 | 1234.025
43.5 | 1266.082 | 1232.179
44 | 1264.031 | 1230.459
44.5 | 1262.025 | 1228.849
45 | 1260.058 | 1227.262
45.5 | 1258.125 | 1225.575
46 | 1256.221 | 1223.743
46.5 | 1254.341 | 1221.811
47 | 1252.485 | 1219.846
47.5 | 1250.654 | 1217.922
48 | 1248.842 | 1216.126
48.5 | 1247.045 | 1214.508
49 | 1245.264 | 1213.028
49.5 | 1243.501 | 1211.598
50 | 1241.762 | 1210.131
50.5 | 1240.054 | 1208.581
51 | 1238.38 | 1207.004
51.5 | 1236.733 | 1205.556
52 | 1235.1 | 1204.351
52.5 | 1233.472 | 1203.342
53 | 1231.847 | 1202.399
53.5 | 1230.229 | 1201.426
54 | 1228.619 | 1200.374
54.5 | 1227.017 | 1199.165
55 | 1225.424 | 1197.673
55.5 | 1223.843 | 1195.82
56 | 1222.275 | 1193.652
56.5 | 1220.721 | 1191.338
57 | 1219.181 | 1189.084
57.5 | 1217.66 | 1187.056
58 | 1216.16 | 1185.34
58.5 | 1214.683 | 1183.93
59 | 1213.225 | 1182.757
59.5 | 1211.783 | 1181.715
60 | 1210.359 | 1180.679
60.5 | 1208.954 | 1179.548
61 | 1207.565 | 1178.258
61.5 | 1206.192 | 1176.81
62 | 1204.832 | 1175.245
62.5 | 1203.482 | 1173.633
63 | 1202.143 | 1172.039
63.5 | 1200.82 | 1170.507
64 | 1199.52 | 1169.056
64.5 | 1198.24 | 1167.693
65 | 1196.981 | 1166.414
65.5 | 1195.74 | 1165.214
66 | 1194.513 | 1164.08
66.5 | 1193.299 | 1162.998
67 | 1192.1 | 1161.965
67.5 | 1190.916 | 1160.976
68 | 1189.745 | 1160.037
68.5 | 1188.583 | 1159.155
69 | 1187.431 | 1158.333
69.5 | 1186.293 | 1157.572
70 | 1185.175 | 1156.874
70.5 | 1184.075 | 1156.239
71 | 1182.992 | 1155.668
71.5 | 1181.924 | 1155.159
72 | 1180.87 | 1154.708
72.5 | 1179.829 | 1154.309
73 | 1178.801 | 1153.957
73.5 | 1177.789 | 1153.646
74 | 1176.79 | 1153.37
74.5 | 1175.805 | 1153.129
75 | 1174.83 | 1152.919
75.5 | 1173.87 | 1152.739
76 | 1172.927 | 1152.583
76.5 | 1172 | 1152.448
77 | 1171.089 | 1152.326
77.5 | 1170.188 | 1152.212
78 | 1169.297 | 1152.1
78.5 | 1168.418 | 1151.991
79 | 1167.557 | 1151.883
79.5 | 1166.716 | 1151.775
80 | 1165.894 | 1151.665
80.5 | 1165.093 | 1151.553
81 | 1164.315 | 1151.436
81.5 | 1163.564 | 1151.313
82 | 1162.844 | 1151.185
82.5 | 1162.156 | 1151.051
83 | 1161.498 | 1150.907
83.5 | 1160.868 | 1150.751
84 | 1160.269 | 1150.583
84.5 | 1159.703 | 1150.401
85 | 1159.173 | 1150.204
85.5 | 1158.676 | 1149.989
86 | 1158.208 | 1149.759
86.5 | 1157.764 | 1149.514
87 | 1157.345 | 1149.254
87.5 | 1156.947 | 1148.982
88 | 1156.569 | 1148.698
88.5 | 1156.207 | 1148.403
89 | 1155.863 | 1148.098
89.5 | 1155.536 | 1147.785
90 | 1155.225 | 1147.465
90.5 | 1154.932 | 1147.139
91 | 1154.662 | 1146.81
91.5 | 1154.411 | 1146.476
92 | 1154.176 | 1146.138
92.5 | 1153.958 | 1145.797
93 | 1153.757 | 1145.457
93.5 | 1153.574 | 1145.119
94 | 1153.409 | 1144.783
94.5 | 1153.264 | 1144.452
95 | 1153.137 | 1144.127
95.5 | 1153.028 | 1143.806
96 | 1152.937 | 1143.487
96.5 | 1152.86 | 1143.172
97 | 1152.797 | 1142.862
97.5 | 1152.746 | 1142.553
98 | 1152.705 | 1142.247
98.5 | 1152.674 | 1141.949
99 | 1152.65 | 1141.655
99.5 | 1152.629 | 1141.367
100 | 1152.615 | 1141.087
100.5 | 1152.606 | 1140.814
101 | 1152.593 | 1140.546
101.5 | 1152.575 | 1140.285
102 | 1152.548 | 1140.031
102.5 | 1152.512 | 1139.781
103 | 1152.466 | 1139.538
103.5 | 1152.412 | 1139.3
104 | 1152.347 | 1139.069
104.5 | 1152.271 | 1138.844
105 | 1152.18 | 1138.625
105.5 | 1152.069 | 1138.413
106 | 1151.938 | 1138.206
106.5 | 1151.788 | 1138.005
107 | 1151.618 | 1137.811
107.5 | 1151.431 | 1137.622
108 | 1151.223 | 1137.441
108.5 | 1150.997 | 1137.266
109 | 1150.758 | 1137.094
109.5 | 1150.511 | 1136.928
110 | 1150.26 | 1136.765
110.5 | 1150.009 | 1136.607
111 | 1149.751 | 1136.454
111.5 | 1149.49 | 1136.306
112 | 1149.223 | 1136.161
112.5 | 1148.954 | 1136.02
113 | 1148.682 | 1135.884
113.5 | 1148.407 | 1135.753
114 | 1148.13 | 1135.625
114.5 | 1147.852 | 1135.501
115 | 1147.574 | 1135.381
115.5 | 1147.296 | 1135.263
116 | 1147.017 | 1135.147
116.5 | 1146.735 | 1135.034
117 | 1146.449 | 1134.924
117.5 | 1146.16 | 1134.816
118 | 1145.866 | 1134.711
118.5 | 1145.569 | 1134.613
119 | 1145.269 | 1134.521
119.5 | 1144.97 | 1134.432
120 | 1144.67 | 1134.348
120.5 | 1144.371 | 1134.265
121 | 1144.073 | 1134.181
121.5 | 1143.772 | 1134.101
122 | 1143.471 | 1134.025
122.5 | 1143.169 | 1133.951
123 | 1142.869 | 1133.878
123.5 | 1142.572 | 1133.807
124 | 1142.278 | 1133.737
124.5 | 1141.987 | 1133.668
125 | 1141.699 | 1133.602
125.5 | 1141.413 | 1133.537
126 | 1141.133 | 1133.474
126.5 | 1140.859 | 1133.413
127 | 1140.591 | 1133.356
127.5 | 1140.33 | 1133.298
128 | 1140.073 | 1133.243
128.5 | 1139.818 | 1133.186
129 | 1139.568 | 1133.131
129.5 | 1139.323 | 1133.077
130 | 1139.085 | 1133.027
130.5 | 1138.855 | 1132.981
131 | 1138.634 | 1132.94
131.5 | 1138.416 | 1132.902
132 | 1138.205 | 1132.866
132.5 | 1138.003 | 1132.829
133 | 1137.812 | 1132.794
133.5 | 1137.63 | 1132.758
134 | 1137.457 | 1132.726
134.5 | 1137.297 | 1132.697
135 | 1137.15 | 1132.669
135.5 | 1137.012 | 1132.643
136 | 1136.878 | 1132.617
136.5 | 1136.749 | 1132.59
137 | 1136.623 | 1132.563
137.5 | 1136.501 | 1132.54
138 | 1136.387 | 1132.516
138.5 | 1136.277 | 1132.494
139 | 1136.174 | 1132.471
139.5 | 1136.079 | 1132.449
140 | 1135.993 | 1132.429
140.5 | 1135.913 | 1132.409
141 | 1135.839 | 1132.387
141.5 | 1135.771 | 1132.367
142 | 1135.708 | 1132.348
142.5 | 1135.651 | 1132.332
143 | 1135.6 | 1132.316
143.5 | 1135.552 | 1132.301
144 | 1135.508 | 1132.285
144.5 | 1135.468 | 1132.269
145 | 1135.433 | 1132.254
145.5 | 1135.403 | 1132.239
146 | 1135.377 | 1132.225
146.5 | 1135.356 | 1132.211
147 | 1135.337 | 1132.197
147.5 | 1135.322 | 1132.183
148 | 1135.31 | 1132.17
148.5 | 1135.303 | 1132.158
149 | 1135.301 | 1132.149
149.5 | 1135.303 | 1132.142
150 | 1135.307 | 1132.133
150.5 | 1135.311 | 1132.123
151 | 1135.319 | 1132.112
151.5 | 1135.33 | 1132.102
152 | 1135.342 | 1132.095
152.5 | 1135.354 | 1132.087
153 | 1135.363 | 1132.08
153.5 | 1135.372 | 1132.069
154 | 1135.382 | 1132.059
154.5 | 1135.395 | 1132.047
155 | 1135.41 | 1132.033
155.5 | 1135.426 | 1132.019
156 | 1135.445 | 1132.005
156.5 | 1135.465 | 1131.994
157 | 1135.486 | 1131.982
157.5 | 1135.508 | 1131.972
158 | 1135.534 | 1131.961
158.5 | 1135.562 | 1131.948
159 | 1135.589 | 1131.935
159.5 | 1135.619 | 1131.925
160 | 1135.653 | 1131.921
160.5 | 1135.691 | 1131.919
161 | 1135.729 | 1131.917
161.5 | 1135.77 | 1131.914
162 | 1135.812 | 1131.909
162.5 | 1135.858 | 1131.907
163 | 1135.903 | 1131.904
163.5 | 1135.948 | 1131.901
164 | 1135.994 | 1131.897
164.5 | 1136.038 | 1131.892
165 | 1136.083 | 1131.889
165.5 | 1136.129 | 1131.888
166 | 1136.178 | 1131.887
166.5 | 1136.229 | 1131.886
167 | 1136.283 | 1131.883
167.5 | 1136.337 | 1131.878
168 | 1136.39 | 1131.87
168.5 | 1136.444 | 1131.86
169 | 1136.498 | 1131.851
169.5 | 1136.553 | 1131.844
170 | 1136.608 | 1131.838
170.5 | 1136.663 | 1131.833
171 | 1136.72 | 1131.827
171.5 | 1136.78 | 1131.823
172 | 1136.839 | 1131.82
172.5 | 1136.9 | 1131.815
173 | 1136.96 | 1131.81
173.5 | 1137.019 | 1131.805
174 | 1137.075 | 1131.798
174.5 | 1137.13 | 1131.791
175 | 1137.183 | 1131.783
175.5 | 1137.236 | 1131.776
176 | 1137.29 | 1131.77
176.5 | 1137.345 | 1131.762
177 | 1137.399 | 1131.753
177.5 | 1137.455 | 1131.744
178 | 1137.508 | 1131.734
178.5 | 1137.562 | 1131.722
179 | 1137.614 | 1131.709
179.5 | 1137.665 | 1131.697
180 | 1137.716 | 1131.69
180.5 | 1137.767 | 1131.681
181 | 1137.819 | 1131.673
181.5 | 1137.87 | 1131.664
182 | 1137.921 | 1131.654
182.5 | 1137.972 | 1131.644
183 | 1138.023 | 1131.633
183.5 | 1138.074 | 1131.62
184 | 1138.124 | 1131.606
184.5 | 1138.173 | 1131.594
185 | 1138.224 | 1131.582
185.5 | 1138.273 | 1131.572
186 | 1138.322 | 1131.563
186.5 | 1138.368 | 1131.551
187 | 1138.411 | 1131.537
187.5 | 1138.452 | 1131.522
188 | 1138.491 | 1131.506
188.5 | 1138.53 | 1131.494
189 | 1138.569 | 1131.483
189.5 | 1138.607 | 1131.471
190 | 1138.644 | 1131.458
190.5 | 1138.681 | 1131.443
191 | 1138.717 | 1131.429
191.5 | 1138.756 | 1131.415
192 | 1138.798 | 1131.402
192.5 | 1138.839 | 1131.388
193 | 1138.881 | 1131.374
193.5 | 1138.922 | 1131.36
194 | 1138.961 | 1131.346
194.5 | 1139.002 | 1131.332
195 | 1139.04 | 1131.318
195.5 | 1139.077 | 1131.303
196 | 1139.113 | 1131.287
196.5 | 1139.147 | 1131.27
197 | 1139.18 | 1131.253
197.5 | 1139.212 | 1131.236
198 | 1139.243 | 1131.218
198.5 | 1139.275 | 1131.201
199 | 1139.303 | 1131.185
199.5 | 1139.331 | 1131.169
200 | 1139.358 | 1131.151
200.5 | 1139.385 | 1131.132
201 | 1139.411 | 1131.114
201.5 | 1139.439 | 1131.095
202 | 1139.465 | 1131.078
202.5 | 1139.489 | 1131.06
203 | 1139.51 | 1131.042
203.5 | 1139.53 | 1131.023
204 | 1139.547 | 1131.003
204.5 | 1139.564 | 1130.981
205 | 1139.581 | 1130.958
205.5 | 1139.6 | 1130.934
206 | 1139.617 | 1130.91
206.5 | 1139.634 | 1130.886
207 | 1139.648 | 1130.863
207.5 | 1139.661 | 1130.839
208 | 1139.673 | 1130.817
208.5 | 1139.685 | 1130.794
209 | 1139.698 | 1130.769
209.5 | 1139.712 | 1130.743
210 | 1139.725 | 1130.717
210.5 | 1139.737 | 1130.688
211 | 1139.747 | 1130.655
211.5 | 1139.756 | 1130.62
212 | 1139.764 | 1130.581
212.5 | 1139.771 | 1130.539
213 | 1139.778 | 1130.495
213.5 | 1139.785 | 1130.447
214 | 1139.79 | 1130.398
214.5 | 1139.793 | 1130.345
215 | 1139.794 | 1130.288
215.5 | 1139.793 | 1130.228
216 | 1139.791 | 1130.165
216.5 | 1139.788 | 1130.101
217 | 1139.785 | 1130.036
217.5 | 1139.782 | 1129.971
218 | 1139.78 | 1129.903
218.5 | 1139.778 | 1129.831
219 | 1139.773 | 1129.755
219.5 | 1139.765 | 1129.671
220 | 1139.756 | 1129.586
220.5 | 1139.748 | 1129.498
221 | 1139.742 | 1129.409
221.5 | 1139.734 | 1129.318
222 | 1139.726 | 1129.226
222.5 | 1139.714 | 1129.13
223 | 1139.7 | 1129.031
223.5 | 1139.686 | 1128.931
224 | 1139.674 | 1128.83
224.5 | 1139.66 | 1128.727
225 | 1139.645 | 1128.624
225.5 | 1139.629 | 1128.517
226 | 1139.611 | 1128.409
226.5 | 1139.591 | 1128.298
227 | 1139.571 | 1128.186
227.5 | 1139.549 | 1128.07
228 | 1139.527 | 1127.95
228.5 | 1139.506 | 1127.827
229 | 1139.485 | 1127.701
229.5 | 1139.462 | 1127.571
230 | 1139.437 | 1127.435
230.5 | 1139.41 | 1127.29
231 | 1139.381 | 1127.135
231.5 | 1139.351 | 1126.973
232 | 1139.319 | 1126.805
232.5 | 1139.285 | 1126.634
233 | 1139.252 | 1126.454
233.5 | 1139.219 | 1126.267
234 | 1139.186 | 1126.068
234.5 | 1139.154 | 1125.858
235 | 1139.123 | 1125.639
235.5 | 1139.093 | 1125.409
236 | 1139.061 | 1125.164
236.5 | 1139.027 | 1124.903
237 | 1138.988 | 1124.624
237.5 | 1138.946 | 1124.325
238 | 1138.901 | 1124.003
238.5 | 1138.854 | 1123.661
239 | 1138.807 | 1123.295
239.5 | 1138.759 | 1122.907
240 | 1138.71 | 1122.49
240.5 | 1138.659 | 1122.038
241 | 1138.608 | 1121.549
241.5 | 1138.556 | 1121.019
242 | 1138.503 | 1120.446
242.5 | 1138.45 | 1119.829
243 | 1138.395 | 1119.168
243.5 | 1138.341 | 1118.46
244 | 1138.291 | 1117.702
244.5 | 1138.241 | 1116.89
245 | 1138.188 | 1116.021
245.5 | 1138.13 | 1115.099
246 | 1138.069 | 1114.125
246.5 | 1138.005 | 1113.102
247 | 1137.939 | 1112.029
247.5 | 1137.874 | 1110.902
248 | 1137.809 | 1109.713
248.5 | 1137.745 | 1108.442
249 | 1137.679 | 1107.066
249.5 | 1137.61 | 1105.569
250 | 1137.536 | 1103.955
250.5 | 1137.459 | 1102.247
251 | 1137.379 | 1100.484
251.5 | 1137.296 | 1098.704
252 | 1137.214 | 1096.939
252.5 | 1137.132 | 1095.205
253 | 1137.051 | 1093.521
253.5 | 1136.967 | 1091.892
254 | 1136.882 | 1090.325
254.5 | 1136.791 | 1088.82
255 | 1136.695 | 1087.373
255.5 | 1136.597 | 1085.981
256 | 1136.499 | 1084.657
256.5 | 1136.402 | 1083.407
257 | 1136.307 | 1082.212
257.5 | 1136.212 | 1081.047
258 | 1136.117 | 1079.893
258.5 | 1136.021 | 1078.745
259 | 1135.922 | 1077.605
259.5 | 1135.821 | 1076.484
260 | 1135.719 | 1075.387
260.5 | 1135.617 | 1074.319
261 | 1135.513 | 1073.283
261.5 | 1135.405 | 1072.278
262 | 1135.293 | 1071.298
262.5 | 1135.177 | 1070.335
263 | 1135.056 | 1069.386
263.5 | 1134.933 | 1068.45
264 | 1134.809 | 1067.527
264.5 | 1134.682 | 1066.614
265 | 1134.553 | 1065.709
265.5 | 1134.418 | 1064.814
266 | 1134.281 | 1063.932
266.5 | 1134.138 | 1063.062
267 | 1133.991 | 1062.206
267.5 | 1133.839 | 1061.361
268 | 1133.68 | 1060.524
268.5 | 1133.516 | 1059.696
269 | 1133.349 | 1058.878
269.5 | 1133.182 | 1058.067
270 | 1133.009 | 1057.26
270.5 | 1132.832 | 1056.455
271 | 1132.65 | 1055.658
271.5 | 1132.464 | 1054.868
272 | 1132.276 | 1054.086
272.5 | 1132.084 | 1053.313
273 | 1131.887 | 1052.549
273.5 | 1131.684 | 1051.792
274 | 1131.478 | 1051.039
274.5 | 1131.27 | 1050.288
275 | 1131.058 | 1049.536
275.5 | 1130.839 | 1048.787
276 | 1130.614 | 1048.044
276.5 | 1130.381 | 1047.305
277 | 1130.14 | 1046.57
277.5 | 1129.889 | 1045.839
278 | 1129.629 | 1045.111
278.5 | 1129.358 | 1044.387
279 | 1129.072 | 1043.667
279.5 | 1128.771 | 1042.95
280 | 1128.457 | 1042.236
280.5 | 1128.13 | 1041.522
281 | 1127.79 | 1040.811
281.5 | 1127.433 | 1040.101
282 | 1127.049 | 1039.394
282.5 | 1126.629 | 1038.69
283 | 1126.169 | 1037.989
283.5 | 1125.659 | 1037.292
284 | 1125.102 | 1036.596
284.5 | 1124.502 | 1035.905
285 | 1123.869 | 1035.218
285.5 | 1123.213 | 1034.533
286 | 1122.54 | 1033.85
286.5 | 1121.853 | 1033.165
287 | 1121.151 | 1032.482
287.5 | 1120.429 | 1031.802
288 | 1119.683 | 1031.124
288.5 | 1118.91 | 1030.447
289 | 1118.107 | 1029.772
289.5 | 1117.266 | 1029.099
290 | 1116.383 | 1028.426
290.5 | 1115.452 | 1027.753
291 | 1114.466 | 1027.079
291.5 | 1113.413 | 1026.405
292 | 1112.286 | 1025.732
292.5 | 1111.079 | 1025.061
293 | 1109.804 | 1024.393
293.5 | 1108.475 | 1023.726
294 | 1107.107 | 1023.061
294.5 | 1105.709 | 1022.399
295 | 1104.279 | 1021.735
295.5 | 1102.815 | 1021.074
296 | 1101.315 | 1020.414
296.5 | 1099.788 | 1019.755
297 | 1098.253 | 1019.099
297.5 | 1096.735 | 1018.445
298 | 1095.254 | 1017.793
298.5 | 1093.825 | 1017.142
299 | 1092.455 | 1016.492
299.5 | 1091.146 | 1015.842
300 | 1089.892 | 1015.191
300.5 | 1088.694 | 1014.543
301 | 1087.545 | 1013.894
301.5 | 1086.438 | 1013.248
302 | 1085.371 | 1012.604
302.5 | 1084.338 | 1011.962
303 | 1083.335 | 1011.321
303.5 | 1082.362 | 1010.682
304 | 1081.412 | 1010.045
304.5 | 1080.485 | 1009.408
305 | 1079.582 | 1008.772
305.5 | 1078.699 | 1008.137
306 | 1077.834 | 1007.502
306.5 | 1076.985 | 1006.87
307 | 1076.148 | 1006.24
307.5 | 1075.323 | 1005.611
308 | 1074.509 | 1004.983
308.5 | 1073.707 | 1004.356
309 | 1072.915 | 1003.731
309.5 | 1072.133 | 1003.106
310 | 1071.361 | 1002.482
310.5 | 1070.596 | 1001.858
311 | 1069.839 | 1001.236
311.5 | 1069.089 | 1000.617
312 | 1068.346 | 1000
312.5 | 1067.609 | 999.3856
313 | 1066.879 | 998.7701
313.5 | 1066.155 | 998.1557
314 | 1065.435 | 997.5413
314.5 | 1064.72 | 996.9291
315 | 1064.011 | 996.3179
315.5 | 1063.306 | 995.7088
316 | 1062.605 | 995.1019
316.5 | 1061.907 | 994.496
317 | 1061.214 | 993.8901
317.5 | 1060.523 | 993.2853
318 | 1059.836 | 992.6816
318.5 | 1059.154 | 992.0779
319 | 1058.476 | 991.4741
319.5 | 1057.801 | 990.8736
320 | 1057.129 | 990.2763
320.5 | 1056.46 | 989.6779
321 | 1055.793 | 989.0795
321.5 | 1055.127 | 988.4811
322 | 1054.464 | 987.8837
322.5 | 1053.803 | 987.2885
323 | 1053.143 | 986.6955
323.5 | 1052.487 | 986.1035
324 | 1051.833 | 985.5104
324.5 | 1051.18 | 984.9184
325 | 1050.529 | 984.3285
325.5 | 1049.879 | 983.7397
326 | 1049.231 | 983.1531
326.5 | 1048.582 | 982.5653
327 | 1047.935 | 981.9776
327.5 | 1047.29 | 981.3909
328 | 1046.646 | 980.8064
328.5 | 1046.005 | 980.2229
329 | 1045.367 | 979.6416
329.5 | 1044.732 | 979.0613
330 | 1044.096 | 978.4811
330.5 | 1043.46 | 977.9029
331 | 1042.825 | 977.3237
331.5 | 1042.189 | 976.7467
332 | 1041.556 | 976.1707
332.5 | 1040.928 | 975.5979
333 | 1040.304 | 975.0261
333.5 | 1039.681 | 974.4565
334 | 1039.06 | 973.8869
334.5 | 1038.442 | 973.3195
335 | 1037.826 | 972.7552
335.5 | 1037.214 | 972.1909
336 | 1036.602 | 971.6245
336.5 | 1035.989 | 971.0571
337 | 1035.376 | 970.4907
337.5 | 1034.762 | 969.9243
338 | 1034.147 | 969.3579
338.5 | 1033.532 | 968.7936
339 | 1032.916 | 968.2293
339.5 | 1032.304 | 967.6672
340 | 1031.693 | 967.104
340.5 | 1031.082 | 966.5408
341 | 1030.473 | 965.9765
341.5 | 1029.865 | 965.4155
342 | 1029.259 | 964.8555
342.5 | 1028.658 | 964.2987
343 | 1028.059 | 963.744
343.5 | 1027.461 | 963.1915
344 | 1026.865 | 962.6411
344.5 | 1026.27 | 962.0917
345 | 1025.675 | 961.5424
345.5 | 1025.081 | 960.9952
346 | 1024.489 | 960.4491
346.5 | 1023.897 | 959.9029
347 | 1023.306 | 959.3568
347.5 | 1022.718 | 958.8117
348 | 1022.13 | 958.2656
348.5 | 1021.543 | 957.7205
349 | 1020.957 | 957.1765
349.5 | 1020.371 | 956.6347
350 | 1019.785 | 956.0939
350.5 | 1019.199 | 955.5541
351 | 1018.615 | 955.0133
351.5 | 1018.032 | 954.4715
352 | 1017.449 | 953.9275
352.5 | 1016.866 | 953.3845
353 | 1016.284 | 952.8448
353.5 | 1015.701 | 952.3072
354 | 1015.119 | 951.7707
354.5 | 1014.537 | 951.2352
355 | 1013.956 | 950.7008
355.5 | 1013.379 | 950.1675
356 | 1012.804 | 949.6341
356.5 | 1012.228 | 949.0997
357 | 1011.651 | 948.5664
357.5 | 1011.074 | 948.0341
358 | 1010.499 | 947.504
358.5 | 1009.926 | 946.9739
359 | 1009.356 | 946.4448
359.5 | 1008.785 | 945.9157
360 | 1008.212 | 945.3877
360.5 | 1007.641 | 944.8608
361 | 1007.07 | 944.3328
361.5 | 1006.501 | 943.8048
362 | 1005.934 | 943.2779
362.5 | 1005.369 | 942.7509
363 | 1004.803 | 942.2261
363.5 | 1004.239 | 941.7024
364 | 1003.675 | 941.1776
364.5 | 1003.111 | 940.6549
365 | 1002.55 | 940.1323
365.5 | 1001.989 | 939.6107
366 | 1001.428 | 939.0901
366.5 | 1000.867 | 938.5696
367 | 1000.307 | 938.0501
367.5 | 999.7493 | 937.5307
368 | 999.1936 | 937.0112
368.5 | 998.6379 | 936.4939
369 | 998.08 | 935.9776
369.5 | 997.5232 | 935.4635
370 | 996.9664 | 934.9515
370.5 | 996.4117 | 934.4416
371 | 995.8592 | 933.9317
371.5 | 995.3077 | 933.4219
372 | 994.7563 | 932.912
372.5 | 994.2059 | 932.4011
373 | 993.6555 | 931.8912
373.5 | 993.1083 | 931.3824
374 | 992.5621 | 930.8747
374.5 | 992.0139 | 930.3669
375 | 991.4656 | 929.8592
375.5 | 990.9163 | 929.3504
376 | 990.3701 | 928.8405
376.5 | 989.8261 | 928.3317
377 | 989.2832 | 927.8272
377.5 | 988.7403 | 927.3248
378 | 988.1995 | 926.8235
378.5 | 987.6608 | 926.3211
379 | 987.1211 | 925.8187
379.5 | 986.5813 | 925.3173
380 | 986.0416 | 924.8181
380.5 | 985.5019 | 924.32
381 | 984.9632 | 923.8208
381.5 | 984.4267 | 923.3216
382 | 983.8912 | 922.8235
382.5 | 983.3579 | 922.3264
383 | 982.8245 | 921.8304
383.5 | 982.2912 | 921.3333
384 | 981.7568 | 920.8363
384.5 | 981.2245 | 920.3413
385 | 980.6933 | 919.8496
385.5 | 980.1621 | 919.3589